{"text_format":"3","workbook":"xls","n_sheets":4,"sheets":["Test","REZULTAT","Pojasnjenje1","Zbroj"],"not_rendered":{"macros":1,"external_links":1},"read":"whole","date_system":"1900","formulas":"cached_only"}

{"sheet":"Test","index":0,"n_rows":1189,"n_cols":6,"rows_kept":1189,"flags":["formulas_cached_only"]}
[]
[]
[{"$nulls":3},"Način i kriterij polaganja ispita"]
[]
[]
["1. Pitanje: Osnovni preduvjeti za nastajanje hladnih pukotina su:"]
[null,"a) Difuzijski vodik, zaostala naprezanja i sklonost strukture zavarenog spoja zakaljivanju"]
[null,"b) Difuzijski vodik, zaostala naprezanja, loša priprema žlijeba za zavarivanja i previsoka temperatura predgrijavanja"]
[null,"c) Difuzijski vodik, loša žilavost zone taljenja i sklonost strukture zavarenog spoja zakaljivanju"]
[]
["ODGOVOR:"]
[]
["2. Pitanje: Uloga obloge elektrode kod REL postupka je:"]
[null,"a) Zaštitna"]
[null,"b) Zaštitna, legirajuća i stabilizirajuća (električna)"]
[null,"c) Olakšava rad zavarivaču"]
[]
["ODGOVOR:"]
[]
["3. Pitanje: Aluminotermijsko zavarivanja spada u grupu postupaka zavarivanja:"]
[null,"a) Zavarivanja taljenjem"]
[null,"b) Zavarivanja pritiskom"]
[null,"c) Zavarivanja taljenjem i zavarivanja pritiskom (postoje dvije osnovne varijante aluminotermijskog "]
[null,"postupka zavarivanja)"]
[]
["ODGOVOR:"]
[]
["4. Pitanje: Zvarivanje svornjaka je."]
[null,"a) elektrolučni postupak zavarivanja taljenjem"]
[null,"b) elektrolučni postupak zavarivanja pritiskom"]
[null,"c) elektrootporni postupak zavarivanja"]
[]
["ODGOVOR:"]
[]
["5. Pitanje: Postoji li varijanta EP (elektrolučnog zavarivanja taljivom elektrodom pod zaštitom praška) u zidnom položaju?"]
[null,"a) Ne"]
[null,"b) Da. To je tzv. Circomatic postupak zavarivanja koji se koristi kod gradnje cilindričnih spremnika, "]
[null,"za zavarivanje cirkularnih spojeva."]
[null,"c) Da, ali se više ne koristi u praksi."]
[]
["ODGOVOR:",null," "]
[]
["6. Pitanje: Koje su najopasnije greške u zavarenom spoju:"]
[null,"a) Neprovaren korijen"]
[null,"b) Pukotine"]
[null,"c) Uključci (nemetalni - šljaka i metalni - npr. Od volframove igle pri TIG zavarivanju)"]
[]
["ODGOVOR:",null," "]
[]
["7. Pitanje: Kakav je to postupak \"vertomatic\"?"]
[null,"a) EP (elektrolučni postupak pod zaštitnim praškom)"]
[null,"b) TIG (zavarivanje netaljivom elektrodom pod zaštitom inertnog plina)"]
[null,"c) MAG (zavarivanje taljivom elektrodom pod zašritom aktivnog plina) u vertikalnom položaju "]
[]
["ODGOVOR:",null," ",null,null," "]
[]
[]
["8. Pitanje:  “Arc – air “ postupak se koristi za : "]
[null,"a) zavarivanje "]
[null,"b) žljebljenje  "]
[null,"c) naknadnu toplinsku obradu"]
[null,"d) predgrijavanje"]
[]
["ODGOVOR:",null," "]
[]
["9. Pitanje: Visokofekventno zavarivanje koristi se kod :"]
[null,"a) izrade “šavnih” cijevi zavarivanjem"]
[null,"b) zavarivanja polimernih materijala"]
[null,"c) zavarivanja elektroničkih komponenata"]
[]
["ODGOVOR:",null," "]
[]
["10. Pitanje: Regulacija visine električnog luka kod poluautomatskog  postupka  MIG/ MAG je :"]
[null,"a) unutarnja ili strujna"]
[null,"b) vanjska ili naponska"]
[null,"c) radnik sam vrši regulaciji visine el. luka primicanjem i odmicanje pištolja sa žicom"]
[]
["ODGOVOR:",null," "]
[]
["11. Pitanje: Pad kojim se tlakom nalazi punaboca acetilena?"]
[null,"a) 100 bara"]
[null,"b) 15 bara"]
[null,"c) 300 bara "]
[]
["ODGOVOR:",null," "]
[]
["12. Pitanje: Za boje se debljine materijala obično koristi “V” spoj pri REL zavarivanju: "]
[null,"a) do 7 mm "]
[null,"b) od 5 do 20 mm"]
[null,"c) od 15 do50mm"]
[]
["ODGOVOR:",null," "]
[]
["13. Pitanje: Kod plinskog zavarivanja tankih limova koristi se tehnika:"]
[null,"a) “u lijevo”"]
[null,"b) “u desno”"]
[null,"c) nema posebnog pravila"]
[]
["ODGOVOR:",null," "]
[]
["14. Pitanje: Kod plinskog zavarivanja debelih limova koristi se tehnika:"]
[null,"a) “u lijevo”"]
[null,"b) “u desno”"]
[null,"c) nema posebnog pravila"]
[]
["ODGOVOR:",null," "]
[]
["15. Pitanje: Argon je:"]
[null,"a) lakši od zraka"]
[null,"b) teži od zraka"]
[null,"c) ima gotovo istu masu kao zrak"]
[]
["ODGOVOR:",null," "]
[]
["16. Pitanje: Visokofrekventni generator koristi se za uspostavljanje električnog luka kod:"]
[null,"a) TIG i MAG/MIG postupka zavarivanja"]
[null,"b) TIG i EP postupka zavarivanja"]
[null,"c) EP i MAG/MIG postupka zavarivanja"]
[]
["ODGOVOR:",null," "]
[]
["17. Pitanje: Predgrijavanjem se:"]
[null,"a) smanjuje brzina ohlađivanja zavarenog spoja, smanjuje zakaljivanje i sadržaj vodika u zavaru"]
[null,"b) povećava brzina ohlađivanja zavarenog spoja, smanjuje zakaljivanje i sadržaj vodika u zavaru"]
[null,"c) povećava brzina ohlađivanja zavarenog spoja, smanjuje zaostale napetosti i deformacije"]
[]
["ODGOVOR:",null," "]
[]
["18. Pitanje: Zaostale napetosti su posljedica:"]
[null,"a) sklonosti osnovnog materijala zakaljivanju"]
[null,"b) lokalnog unošenja energije usljed zavarivanja"]
[null,"c) utjecaja difuzijskog vodika"]
[]
["ODGOVOR:",null," "]
[]
["19. Pitanje: Ispod koje se temperature zabranjuje zavarivanje bez predgrijavanja:"]
[null,"a) ispod – 30 C"]
[null,"b) ispod 0 C"]
[null,"c) ispod 5 C"]
[null,"d) nema posebnog pravila za to"]
[]
["ODGOVOR:",null," "]
[]
["20. Pitanje: Gdje se koriste suhi i vodeni osigurači u zavarivanju:"]
[null,"a) kod plinskog rezanja i zavarivanja"]
[null,"b) kod TIG izvora struje za zavarivanje"]
[null,"c) kod peći za sušenje elektroda"]
[]
["ODGOVOR:",null," "]
[]
["21. Pitanje: Boce za plinove: kisik – argon - CO2 označene su bojama:"]
[null,"a) plavo-sivo –sivo"]
[null,"b) plavo- žuto- sivo"]
[null,"c) sivo -crveno-plavo"]
[]
["ODGOVOR:",null," "]
[]
["22. Pitanje: Napon praznog  hoda izvora struje za zavarivanje ograničen je radi :"]
[null,"a ) ekonomičnosti"]
[null,"b)  pretjeranog zagrijavanja izvora struje"]
[null,"c)  sigurnosti zavarivača"]
[]
["ODGOVOR:",null," "]
[]
["23. Pitanje: Umireni čelik ie onaj koji je: "]
[null,"a) dezoksidiran"]
[null,"b) dekorboniziran"]
[null,"c) normaliziran"]
[]
["ODGOVOR:",null," "]
[]
["24. Pitanje: Žarenje radi popuštanja zaostali naprezanja (napetosti) orjentaciskih  se provodi kod čelika na temperaturi :"]
[null,"a) 250- 450 C"]
[null,"b) 550-650  C"]
[null,"c) 600-950 C"]
[]
["ODGOVOR:",null," "]
[]
["25. Pitanje: Izvor struje za TIG zavarivanje ima statičku karakteristiku: "]
[null,"a)  strmo  padajuću"]
[null,"b)  blago rastući"]
[null,"c) ravnu"]
[]
["ODGOVOR:",null," "]
[]
["26. Pitanje: Normalni radni tlak acetilena kod plinskog zavarivanja je:"]
[null,"a) 8 bar-a"]
[null,"b) 1,5 bar-a"]
[null,"c) 0,25 bar-a"]
[]
["ODGOVOR:",null," "]
[]
["27. Pitanje: Acitilen je:"]
[null,"a) lakši od zraka"]
[null,"b) teži od zraka"]
[null,"c) ima gotovo istu masu kao i zrak "]
[]
["ODGOVOR:",null," "]
[]
["28. Pitanje: Kako se određuje približna vrijednost jakosti struje kod REL zavarivanja: "]
[null,"a) 10 xpromjer elektrode"]
[null,"b) 25 x promjer elektrode "]
[null,"c) 40 x promjer elektrode"]
[]
["ODGOVOR:",null," "]
[]
["29. Pitanje: Kod izvora struje kod REL zavarivanja statička karakteristika izvora struje je:"]
[null,"a) strmo padajuća"]
[null,"b) blago rastuće "]
[null,"c) ravna"]
[]
["ODGOVOR:",null," "]
[]
["30. Pitanje: Kut otvora žljeba kod MAG zavarivanja treba biti :"]
[null,"a) 85 –95 o"]
[null,"b) 60 –70 o"]
[null,"c) 40-50 o"]
[]
["ODGOVOR:",null," "]
[]
["31. Pitanje: U slučaju kvara izvora struje za MAG  zavarivanje, može li se upotrjebiti  izvor od REL zavarivanja?"]
[null,"a) da "]
[null,"b) ne "]
[null,"c) samo ako je izvor za  struje do 300A"]
[]
["ODGOVOR:",null," "]
[]
["32. Pitanje: Za izvore MAG zavarivanja statička karakteristika izvora struje je :"]
[null,"a) strmo padajuća "]
[null,"b) blago rastuća"]
[null,"c) ravna ili podložna"]
[]
["ODGOVOR:",null," "]
[]
["33. Pitanje: Boca za (CO2 ) MAG zavarivanja se smije istrošiti do :"]
[null,"a) 10 bar-a"]
[null,"b) 5 bar-a "]
[null,"c) do kraja"]
[]
["ODGOVOR:",null," "]
[]
["34. Pitanje: Elektrootporno zavarivanje iskrenjem spada u grupu zavarivanja: "]
[null,"a) pritiskom "]
[null,"b) taljenjem"]
[null,"c) može biti i pritiskom i taljenjem"]
[]
["ODGOVOR:",null," "]
[]
["35. Pitanje: Zavarivanje pod troskom je :"]
[null,"a) elektrolučno zavarivanje"]
[null,"b) elektrootporno zavarivanje"]
[null,"c) zavarivanje pritiskom"]
[]
["ODGOVOR:",null," "]
[]
["36. Pitanje: Implant metoda koristi se za ispitivanje sklonosti:"]
[null,"a) toplim pukotinama"]
[null,"b) hladnim pukotinama"]
[null,"c) pukotinama zbog lamelarnog odvajanja"]
[]
["ODGOVOR:",null," "]
[]
["37. Pitanje: Tekken metoda je metoda za ispitivanje sklonosti"]
[null,"a) hladnim pukotinama"]
[null,"b) toplim pukotinama"]
[null,"c) pukotinama zbog naknadnog zagrijavanja"]
[]
["ODGOVOR:",null," "]
[]
["38. Pitanje: BWRA metoda je metoda  za ispitivanja sklonosti? "]
[null,"a) toplim pukotinama"]
[null,"b) hladnim pukotinama"]
[null,"c) pukotinama zbog  lamelnog odvajanja"]
[null,"d) pukotina zbog naknadne toplinske obrade i /ili naknadnog zagrijavanja"]
[]
["ODGOVOR:",null," "]
[]
["39. Pitanje: Kolika je približno temperatura taljenja čelika? "]
[null,"a) 1200 C "]
[null,"b) 1850 C"]
[null,"c) 1500 C"]
[]
["ODGOVOR:",null," "]
[]
["40. Pitanje: Kolika je približno temperatura taljenjem čistog aluminija?"]
[null,"a)  460 C "]
[null,"b) 2050 C "]
[null,"c)  660 C"]
[]
["ODGOVOR:",null," "]
[]
["41. Pitanje: Kolika  je približno temperatura taljenjem aluminiskog oksida (Al2O3-oksidna kožica):"]
[null,"a) 1500  o C "]
[null,"b) 3000  o C "]
[null,"c) 2050  o C "]
[]
["ODGOVOR:",null," "]
[]
["42. Pitanje: Metoda Seferiana koristi se za procjenu temperature predgrijavanja: "]
[null,"a) visokolegiranih čelika"]
[null,"b) niskolegiranih čelika "]
[null,"c) nelegiranih čelika"]
[]
["ODGOVOR:",null," "]
[]
["43. Pitanje: Osnovna podjela postupaka zavarivanja je na :"]
[null,"a) elektrolučno, elektrootporno, i zavarivanje pritiskom"]
[null,"b) zavarivanje taljenjem i pritiskom "]
[null,"c) elektrolučno i elektrootporno zavarivanje"]
[]
["ODGOVOR:",null," "]
[]
["44. Pitanje: Koja je slijedeća tvrdnja točna? Materijali koji pri zavarivanju taljenjem ne mjenjaju kristalnu rešetku su : "]
[null,"a) aluminij, niskolegirani čelik, bakar"]
[null,"b) aluminij, feritni visokolegirani čelici, bakar"]
[null,"c) bakar, martezitni čelici, sivi lijev"]
[]
["ODGOVOR:",null," "]
[]
["45. Pitanje: U električnom luku dolazi do gubitka energije zbog: "]
[null,"a) isključivo radijacije ili zračenja tjela  visoke temperature"]
[null,"b) zbog zračenja, konvekcije i kondukcije"]
[null,"c) zbog zračenja i kondukcije samo"]
[]
["ODGOVOR:",null," "]
[]
["46. Pitanje: Ultrazvučna metoda kontrole kvalitete zavarenih spojeva najpogodnija je za otktivanje:"]
[null,"a) planarnih ili ravninskih grešaka"]
[null,"b) volumenskih grešaka"]
[null,"c) površinskih grešaka"]
[null,"d) uključaka šljake"]
[]
["ODGOVOR:",null," "]
[]
["47. Pitanje: Radiografska metoda kontrola kvalitete najpogodnija je za otkrivanje:"]
[null,"a) planarnih ili ravninskih grešaka"]
[null,"b) volumenskih grešaka"]
[null,"c) pukotina"]
[null,"d) površinskih grešaka"]
[]
["ODGOVOR:",null," "]
[]
["48. Pitanje: Sivi lijev moguće je zavariti:"]
[null,"a) samo tehnikom “na toplinu”"]
[null,"b) samo tehnikom “na hladno “"]
[null,"c) tehnikom “na hladno” i ” na toplo”"]
[null,"d) bilo kojom tehnikom zavarivanja uobičajnih konstrukcijskih materijala"]
[]
["ODGOVOR:",null," "]
[]
["49. Pitanje: U elektroničkom luku “ katodna mrlja” je u odnosu na “ anodnu mrlju :"]
[null,"a) veća "]
[null,"b) manja"]
[null,"c) jednake su veličine"]
[]
["ODGOVOR:",null," "]
[]
["50. Pitanje: Zavarivanje magnetskim pokretanim elektrolučnim lukom je :"]
[null,"a) zavarivanje taljenjem"]
[null,"b) zavarivanje elektrolučko"]
[null,"c) pritiskom"]
[]
["ODGOVOR:",null," "]
[]
["51. Pitanje: Kod kojeg se postupka zavarivanja odvija egzotermna reakcija:"]
[null,"a) elektrolučkog zavarivanja pod praškom"]
[null,"b) elektrootpornog iskrenjem"]
[null,"c) difuziskog zavarivanja"]
[null,"d) zavarivanja elektronskim mlazom"]
[null,"e) aluminiskotermiskog zavarivanja "]
[]
["ODGOVOR:",null," "]
[]
[]
["52. Pitanje: Suhi osigurač kao sredstvo zaštite od povratnog udara plamena postavlja se :"]
[null,"a) na mlaznici plamenika"]
[null,"b) na ventilu plamenika"]
[null,"c) na rukohvatu - ulaznom otvoru za acetilen i kisik"]
[]
["ODGOVOR:",null," "]
[]
["53. Pitanje: Uloga topitelja u postupku lemljenja je da prije svega :"]
[null,"a) spriječi stvaranje oksida na očišćenim površinama osnovnog materijala"]
[null,"b) spriječi stvaranje oksida na površinama dodatnog materijala ."]
[null,"c) omogući dobro rastapanje osnovnog materijala ."]
[]
["ODGOVOR:",null," "]
[]
["54. Pitanje:Za izvođenje lemljenja koristi se :"]
[null,"a) neutralni plamen"]
[null,"b) reducirajući plamen"]
[null,"c) oksidirajući plamen ."]
[]
["ODGOVOR:",null," "]
[]
["55. Pitanje: U zamjenu za acetilen , kao gorivi plin , može se primjeniti :"]
[null,"a) argon (Ar)"]
[null,"b) ugljični dioksid (CO2 )"]
[null,"c) propan (C3H8) ."]
[]
["ODGOVOR:",null," "]
[]
["56. Pitanje: Metoda ispitivanja zavarenih spojeva ultrazvukom koristi se u cilju određivanja :"]
[null,"a) mehaničkih karakteristika"]
[null,"b) kemijskogh satava dodatnog materijala"]
[null,"c) homogenosti zavarenog spoja ."]
[]
["ODGOVOR:",null," "]
[]
["57. Pitanje: Napon struje zavarivanja ima najizraženiji utjecaj na :"]
[null,"a) dubinu uvara"]
[null,"b) širinu provara"]
[null,"c) širinu zavarenog spoja ."]
[]
["ODGOVOR:",null," "]
[]
["58. Pitanje:Predgrijavanje osnovnog materijala prije zavarivanja vrši se u cilju :"]
[null,"a) spriječavanja nastajanja zakaljene strukture"]
[null,"b) smanjenja potrošnje dodatnog materijala"]
[null,"c) usporavanja procesa zavarivanja ."]
[]
["ODGOVOR:",null," "]
[]
["59. Pitanje: Za zavarivanje čelika na niskim temperaturama upotrijebit će se elektroda sa oblogom :"]
[null,"a) celuloznog tipa (R)"]
[null,"b) oksidnog tipa (O)"]
[null,"c) bazičnog tipa (B)"]
[]
["ODGOVOR:",null," "]
[]
["60. Pitanje: Intermitencija uređaja za elektrolučno zavarivanje je :"]
[null,"a) odnos vremena trajanja opterećenja uređaja za zavarivanje (trajanje efektivnog rada) i vremena trajanja "]
[null,"pogonskog ciklusa (ukupno trajanje ciklusa) ."]
[null,"b) odnos napona praznog hoda i napona električnog luka ."]
[null,"c) proizvod napona i struje zavarivanja ."]
[]
["ODGOVOR:",null," "]
[]
["61. Pitanje: Pri elektrolučnom zavarivanju obloženom elektrodom (jakosti struje do 200 A ) upotrijebit će "]
[null,"se zaštitno staklo broj:"]
[null,"a) 3"]
[null,"b) 9 ili 10"]
[null,"c) 13 ili 14 ."]
[]
["ODGOVOR:",null," "]
[]
["62. Pitanje: Hladne pukotine su greške koje se pojavljuju u metalu šava i zoni utjecaja topline na temperaturama :"]
[null,"a) ispod 250 oC"]
[null,"b) iznad 500 oC"]
[null,"c) oko 634 oC"]
[]
["ODGOVOR:",null," "]
[]
["63. Pitanje: Metalografska ispitivanja zavarenih spojeva izvode se u cilju : "]
[null,"a) određivanja kemijskog sastava"]
[null,"b) određivanja strukture"]
[null,"c) određivanja mehaničkih karateristika ."]
[]
["ODGOVOR:",null," "]
[]
["64. Pitanje: Plinovi koji nastaju sagorijevanjem obloge elektrode :"]
[null,"a) spriječavaju rasprskavanje rastopljenog metala"]
[null,"b) utječu na konstantnost jačine struje"]
[null,"c) štite rastopljeni metal od utjecaja okolišne atmosfere ."]
[]
["ODGOVOR:",null," "]
[]
["65. Pitanje: Rm je oznaka za naprezanje "]
[null,"a) vlačne ili zatezne čvrstoće"]
[null,"b) na granici tečenja"]
[null,"c) na granici 0,2 % deformacija"]
[]
["ODGOVOR:",null," "]
[]
["66. Pitanje: Tehnološka proba zavarivanja izvodi se u cilju provjere :"]
[null,"a) stabilnosti konstrukcije"]
[null,"b) ispravnosti uređaja za zavarivanje"]
[null,"c) provjere tehnologije zavarivanja ."]
[]
["ODGOVOR:",null," "]
[]
["67. Pitanje: Skretanje (“puhanje”) električnog luka je pojava pristupa pri zavarivanju :"]
[null,"a) istosmjernom strujom"]
[null,"b) izmjeničnom strujom"]
[null," c) pulzirajućom strujom ."]
[]
["ODGOVOR:",null," "]
[]
["68. Pitanje: Čelik sa oznakom Č 0361 ima :"]
[null,"a) garantirana mehanička svojstva"]
[null,"b) garantiran sadržaj Mn i Si"]
[null,"c) garantiranu homogenost ( nije dvoplatan) "]
[]
["ODGOVOR:",null," "]
[]
["69. Pitanje: Primjenom MIG Ar postupka za zavarivanje mesinga ostvaruju se veoma porozni šavovi zato što :"]
[null,"a) cink sa kisikom stvara oksid"]
[null,"b) bakar ima vrlo veliku toplinsku provodljivost "]
[null,"c) cink isparava iz rastaljenog metala šava ."]
[]
["ODGOVOR:",null," "]
[]
["70. Pitanje: Primjenom MAG CO2 postupka,pri zavarivanju osnovnog materijala debljine npr. 15 mm,dobije se :"]
[null,"a) šira zona utjecaja topline (ZUT) nego pri plinskom zavarivanju"]
[null,"b) uža zona utjecaja topline nego pri zavarivanju obloženom elektrodom"]
[null,"c) zona utjecaja topline iste širine kao kada je zavaren spoj izveden ultrazvučnim zavarivanjem ."]
[]
["ODGOVOR:",null," "]
[]
["71 Pitanje: Zavarivanjem MAG CO2 postupkom ostvaruje se miješanje (osnovnog i dodatnog materijala ) "]
[null,"u metalu šava koje je :"]
[null,"a) veće nego kod šavova izvedenih elektrolučnim zavarivanjem pod prahom"]
[null,"b) manje nego kod šavova izvedenih zavarivanjem pod troskom"]
[null,"c) isto kao i kod spojeva izvedenih lemljenjem ."]
[]
["ODGOVOR:",null," "]
[]
["72. Pitanje: Kao posljedica trenutog kemijskog razlaganja aktivnog plina (CO2) na temperaturama "]
[null,"električnog luka mogao bi se pojaviti efekat :"]
[null,"a) osjetnog povećanja napona električnog luka"]
[null,"b) smanjenja brzine zavarivanja"]
[null,"c) oksidacije metala šava ."]
[]
["ODGOVOR:",null," "]
[]
[" "]
[" 73. Pitanje: Elektrodne žice za zavarivanje visokolegiranih čelika MIG Ar postupkom su često "]
[null,"stabilizirane (Nb ili Ti) da bi se :"]
[null,"a) povećala udarna žilavost metala šava na niskim temperaturama"]
[null,"b) otklonila mogućnost nastanka interkristalne korozije u metalu šava"]
[null,"c) povećala sposobnost kovanja metala šava ."]
[]
["ODGOVOR:",null," "]
[]
["74. Pitanje: Da bi se postiglo dobro provarivanje korijena kod žljebova čiji su zazori veći nego što bi "]
[null,"trebali biti za MAG CO2 zavarivanje biramo režim rada kojim osiguravamo :"]
[null,"a) prijelaz metala u električnom luku u vidu finih kapi (spray-are)"]
[null,"b) prijelaz metala u električnom luku kratko-spojenim kapima (short-are)"]
[null,"c) povremeno znatne poraste napona praznog hoda ."]
[]
["ODGOVOR:",null," "]
[]
["75. Pitanje: Prestanak pražnjenja CO2 iz boce bi trebalo obaviti u intervalu pritisaka :"]
[null,"a) 0-2 bar"]
[null,"b) 2-3 bar"]
[null,"c) 6-8 bar"]
[]
["ODGOVOR:",null," "]
[]
["76. Pitanje:Poroznost metala šava ostvarenog MAG CO2 zavarivanjem je posljedica : "]
[null,"a) znatno više vrijednosti napona praznog hoda uređaja za zavarivanje"]
[null,"b) vlažnosti ugljičnog dioksida (CO2 )"]
[null,"c) nedovoljnog predgrijavanja osnovnog materijala ."]
[]
["ODGOVOR:",null," "]
[]
["77. Pitanje: Naljepljivanje, tipična greška homogenosti u šavovima ostvarenim MAG CO2 postupkom se "]
[null,"najefikasnije otkriva :"]
[null,"a) mehaničkim ispitivanjem , npr. savijanjem"]
[null,"b) radiografskom kontrolom"]
[null,"c) penetrantskom kontrolom ."]
[]
["ODGOVOR:",null," "]
[]
["78. Pitanje: Zavarivanje visokolegiranih Cr-Ni čelika (npr. tipa 18/8) TIG Ar postupkom izvodimo :"]
[null,"a) sa predgrijavanjem da bi se spriječio nastanak vručih pukotina"]
[null,"b) sa predgrijavanjem da bi se spriječio nastanak međukristalne korozije"]
[null,"c) bez predgrijavanja ."]
[]
["ODGOVOR:",null," "]
[]
["79. Pitanje: Komadi od bakra , većih debljina zavaruju se TIG postupkom "]
[null,"pod uslovom da :"]
[null,"a) uređaj za zavarivanje ima dovoljno visok napon praznog hoda "]
[null,"b) zavarene spojeve izvodimo u horizontalnom položaju"]
[null,"c) obavimo predgrijavanje na odgovarajuću temperaturu ."]
[]
["ODGOVOR:",null," "]
[]
["80 Pitanje: Za zavarivanje nerđajućih čelika (npr. 18/8) TIG Ar postupkom upotrebljavaju se dodatni  "]
[null,"materijali (žice) kojima se osigurava metal šava sa :"]
[null,"a) manjim sadržajem ugljika nego u osnovnom materijalu"]
[null,"b) istim sadržajem ugljika kao u osnovnom materijalu "]
[null,"c) većim sadržajem ugljika nego u osnovnom materijalu ."]
[]
["ODGOVOR:",null," "]
[]
["81. Pitanje: Uključci volframa u metalu šava izvedenog TIG postupkom pri zavarivanju aluminija "]
[null,"(ili Al legure) lako se otkrivaju :"]
[null,"a) vizuelnom kontrolom"]
[null,"b) radiografskom kontrolom"]
[null,"c) ispitivanjem udarne žilavosti ."]
[]
["ODGOVOR:",null," "]
[]
["82. Pitanje: Maksimalna temperatura plamena dobivena sagorijevanjem smijese acetilen-kisik je :"]
[null,"a) 2400 0C "]
[null,"b) 2150 0C"]
[null,"c) 3150 0C "]
[]
["ODGOVOR:",null," "]
[]
["83. Pitanje: Pravilan postupak paljenja plamena je onaj kada se plinska smjesa ostvaruje :"]
[null,"a) otvaranjem ventila kisika , pa acetilena ."]
[null,"b) otvaranjem ventila acetilena , pa kisika ."]
[null,"c) otvaranjem oba ventila istovremeno ."]
[]
["ODGOVOR:",null," "]
[]
["84. Pitanje: Plamen za zagrijavanje metala prije i za vrijeme procesa rezanja je :"]
[null,"a) isti kao i plamen za zavarivanje mesinga ."]
[null,"b) isti kao i plamen za zavarivanje - normalni."]
[null,"c) razlikuje se od plamena za zavarivanje ."]
[]
["ODGOVOR:",null," "]
[]
["85 Pitanje:Kada dođe do kvara na ventilu boce za kisik zavarivač treba :"]
[null,"a) konstatirati neispravnost , označiti i isključiti bocu iz daljnje uporabe ."]
[null,"b) konstatirati neispravnost i pristupiti popravku ."]
[null,"c) konstatirati neispravnost , popraviti i podmazati ventil odgovarajućim mastima ."]
[]
["ODGOVOR:",null," "]
[]
["86. Pitanje: Pogoršanje zavarljivosti čelika pojavljuje se kada sadržaj ugljika prijeđe granicu :"]
[null,"a) 0,4 % C"]
[null,"b) 0,25 % C"]
[null,"c) 0,1 % C ."]
[]
["ODGOVOR:",null," "]
[]
["87. Pitanje: Zona utjecaja topline je :"]
[null,"a) dio rastopljenog dodatnog materijala ."]
[null,"b) zona između osnovnog i dodatnog materijala ."]
[null,"c) dio osnovnog materijala neposredno uz šav (metal zavara, zona taljenja)"]
[]
["ODGOVOR:",null," "]
[]
["88. Pitanje:Pravilnim redosljedom izvođenja zavarenog spoja utječe se na smanjenje :"]
[null,"a) deformacija i naprezanja uslijed zavarivanja ."]
[null,"b) jačine struje ."]
[null,"c) nadvišenja zavarenog spoja ."]
[]
["ODGOVOR:",null," "]
[]
["89. Pitanje: Za zavarivanje sivog lijeva upotrebljavaju se obložene elektrode na bazi :"]
[null,"a) volframa ."]
[null,"b) kroma ."]
[null,"c) nikla ."]
[]
["ODGOVOR:",null," "]
[]
["90. Pitanje: Za zavarivanje čelika na niskim temperaturama upotrijebit će se elektroda sa oblogom :"]
[null,"a) celuloznog tipa ."]
[null,"b) oksidnog tipa ."]
[null,"c) bazičnog tipa ."]
[]
["ODGOVOR:",null," "]
[]
["91 Pitanje: Kao osnovni razlog teškog uspostavljanja električnog luka navodi se :"]
[null,"a) mali promjer izabrane elektrode ."]
[null,"b) nizak napon praznog hoda ."]
[null,"c) ekscentričnost obloge elektrode ."]
[]
["ODGOVOR:",null," "]
[]
["92. Pitanje: Poslije rezanja ugljenom elektrodom , a prije zavarivanja rezne površine :"]
[null,"a) obavezno očistiti od oksida i sloj pod utjecajem topine ."]
[null,"b) ne trba čistiti ."]
[null,"c) treba termički obraditi ."]
[]
["ODGOVOR:",null," "]
[]
["93. Pitanje: MAG CO2 zavarivanjem se najčešće zavaruju :"]
[null,"a) čelici otporni prema koroziji"]
[null,"b) niskougljični nelegirani čelici"]
[null,"c) čelici za poboljšavanje"]
[]
["ODGOVOR:",null," "]
[]
["94. Pitanje: Visoke jakosti električne struje i veliki naponi električnog luka koriste se "]
[null,"kod MAG CO2 zavarivanja:"]
[null,"a) pulzirajućim lukom"]
[null,"b) kratkospojenim lukom"]
[null,"c) štrcajućim lukom ( sa raspršenim metalom u električnom luku ) ."]
[]
["ODGOVOR:",null," "]
[]
["95. Pitanje: Elektrodne žice za MAG CO2 su pobakarene radi :"]
[null,"a) lakšeg prolaska kroz mlaznicu"]
[null,"b) zaštite od korozije"]
[null,"c) dezoksidacije metala šava ."]
[]
["ODGOVOR:",null," "]
[]
["96. Pitanje: Elektrodne žice za MAG CO2 zavarivanje su legirane povećanim sadržajem :"]
[null,"a) fosfora i sumpora"]
[null,"b) mangana i silicija"]
[null,"c) ugljka ."]
[]
["ODGOVOR:",null," "]
[]
["97. Pitanje: Pritisak u boci ugljičnog dioksida na temperaturi okoline ovisi o :"]
[null,"a) količine plina u boci"]
[null,"b) temperature plina u boci"]
[null,"c) sadržaju vode u plinu ."]
[]
["ODGOVOR:",null," "]
[]
[]
["98. Pitanje: Kut žljeba za MAG CO2 zavarivanje u odnosu na ručno elektrolučno zavarivanje obloženom "]
["      "," elektrodom treba biti :"]
[null,"a) jednak kao kod REL obl. elektrodom"]
[null,"b) manji nego kod REL obl. elektrodom"]
[null,"c) veći nego kod REL obl. elektrodom ."]
[]
["ODGOVOR:",null," "]
[]
["99. Pitanje: Deformacija kutnog spoja je veća kada se zavaruje lim određene debljine:"]
[null,"a) u manje prolaza"]
[null,"b) u više prolaza"]
[null,"c) ne zavisi od broja prolaza."]
[]
["ODGOVOR:",null," "]
[]
["100. Pitanje: Povećanjem jačine struje zavarivanja postiže se :"]
[null,"a) veća širina šava"]
[null,"b) bolja homogenost šava"]
[null,"c) veća dubina uvarivanja (penetracija)."]
[]
["ODGOVOR:",null," "]
[]
["101. Pitanje: Sadržaj ugljika u metalu šava najtočnije se određuje :"]
[null,"a) kemijskom analizom"]
[null,"b) metalografskom analizom"]
[null,"c) ultrazvučnom kontrolom ."]
[]
["ODGOVOR:",null," "]
[]
["102. Pitanje: Statička karakteristika uređaja za TIG postupak treba biti :"]
[null,"a) strmo padajuća"]
[null,"b) položena ( ravna )"]
[null,"c) blago padajuća ."]
[]
["ODGOVOR:",null," "]
[]
["103. Pitanje: Kutna deformacija sučeonog V-spoja će biti veća kada je :"]
[null,"a) debljina osnovnog materijala veća"]
[null,"b) debljina osnovnog materijala manja"]
[null,"c) ne zavisi od debljine materijala ."]
[]
["ODGOVOR:",null," "]
[]
["\n"]
["104. Pitanje: Po prekidu električnog luka kod TIG Ar zavarivanja osigurava se protok argona u trajanju "]
[null,"od  nekoliko sekundi da bi se :"]
[null,"a) ubrzalo hlađenje metala šava"]
[null,"b) smanjila deformacija komada"]
[null,"c) zaštitila volframova elektroda i šav od oksidacije ."]
[]
["ODGOVOR:",null," "]
[]
["105. Pitanje: Pri zavarivanju aluminijskih legura  TIG Ar postupkom najčešća greška je :"]
[null,"a) neprovaren korijen"]
[null,"b) naljepljivanje strnica žljeba"]
[null,"c) poroznost."]
[]
["ODGOVOR:",null," "]
[]
["106. Pitanje: Boce argona za TIG postupak treba koristiti do pritiska :"]
[null,"a) malo većih od 0"]
[null,"b) većih od 0 , a manjih od 1 bar"]
[null,"c) oko 2 bar"]
[]
["ODGOVOR:",null," "]
[]
["107. Pitanje: Visokolegirani Cr-Ni čelik se reže toplinskim postupcima :"]
[null,"a) plinskim plamenom sa viškom kisika"]
[null,"b) neutralnim plinskim plamenom"]
[null,"c) plazmenim lukom"]
[]
["ODGOVOR:",null," "]
[]
["108. Pitanje: Povećanje jakosti struje pri TIG zavarivanju postiže se:"]
[null,"a) znatno povećanje širine metala šava"]
[null,"b) povećanje dubine uvarivanja (penetracija)"]
[null,"c) smanjivanje nadvišenja šava ."]
[]
["ODGOVOR:",null," "]
[]
["109. Pitanje: \"Strma\" statička karakteristika uređaja za zavarivanje obloženom elektrodom osigurava :"]
[null,"a) visok energetski stupanj korisnosti uređaja"]
[null,"b) malu promjenu jačine električne struje pri promjeni dužine ( napona ) električnog luka"]
[null,"c) visoku produktivnost pri izvođenju zavarenih spojeva ."]
[]
["ODGOVOR:",null," "]
[]
["110. Pitanje: Najizraženiji utjecaj na širinu zavarenog spoja ima :"]
[null,"a) dužina elektrode"]
[null,"b) jačina struje zavarivanja"]
[null,"c) napon električnog luka ."]
[]
["ODGOVOR:",null," "]
[]
["111. Pitanje: Najveće vrijednosti udarne žilavosti metala šava dobijaju se :"]
[null,"a) elektrodama sa bazičnom oblogom"]
[null,"b) elektrodama sa rutilnom oblogom"]
[null,"c) elektrodama sa celuloznom oblogom ."]
[]
["ODGOVOR:",null," "]
[]
["112. Pitanje: Pri zavarivanju sa vlažnim elektrodama nastaje greška :"]
[null,"a) ugaranja rubova"]
[null,"b) poroznost"]
[null,"c) šljaka u zavaru ."]
[]
["ODGOVOR:",null," "]
[]
["113. Pitanje: Izrazita prednost MAG CO2 postupka u odnosu na ručno zavarivanje "]
[null,"obloženom elektrodom se ogleda u :"]
[null,"a) većoj homogenosti metala šava"]
[null,"b) lakšem izvođenju u prinudnim položajima zavarivanja"]
[null,"c) većoj produktivnosti ( broju metara šava u jedinici vremena ) ."]
[]
["ODGOVOR:",null," "]
[]
["114. Pitanje: Statička karakteristika (U-I) uređaja za MAG zavarivanje se odlikuje :"]
[null,"a) vrlo velikim vrijednostima napona praznog hoda (Uo)"]
[null,"b) vrlo malim povećanjem struje kratkog spoja (Ig,s) u odnosu na radnu struju zavarivanja (Iz)"]
[null,"c) neznatnim promjenama napona pri promjenama jačine struje ."]
[]
["ODGOVOR:",null," "]
[]
["115. Pitanje: Sa povećanjem dužine slobodnog kraja elektrodne žice kod MAG CO2 zavarivanja ostvaruje se :"]
[null,"a) manje rasprskavanje istaljenog metala u električnom luku"]
[null,"b) veća dubina uvarivanja"]
[null,"c) veća količina istaljenog metala u jedinici vremena ( za nepromijenjenu jačinu električne struje )"]
[]
["ODGOVOR:",null," "]
[]
["116. Pitanje: Unutrašnjost boce acetilena , prije punjenja acetilenom , ispunjena je :"]
[null,"a) porozom masom i zrakom"]
[null,"b) poroznom masom i acetonom"]
[null,"c) acetonom"]
[]
["ODGOVOR:",null," "]
[]
["117. Pitanje: Unutrašnjost boce kisika prije punjenja kisikom je :"]
[null,"a) prazna - bez ičega"]
[null,"b) ispunjena zrakom"]
[null,"c) ispunjena rastvorivim tvarima"]
[]
["ODGOVOR:",null," "]
[]
["118. Pitanje: Sa povećanjem temperature atmosferskog zraka dolazi do :"]
[null,"a) pada pritiska plina u boci"]
[null,"b) povećanja pritiska plina u boci"]
[null,"c) izjednačavanja pritiska plina i zraka ."]
[]
["ODGOVOR:",null," "]
[]
["\n"]
["119. Pitanje: Od ukupne količine topline koju oslobodi plinski plamen (acetilen-kisik) na taljenje osnovnog i"]
[null,"dodatnog materijala troši se :"]
[null,"a) 6-7 %"]
[null,"b) 93-94 %"]
[null,"c) 55-63 %"]
[]
["ODGOVOR:",null," "]
[]
["\n"]
["120. Pitanje: Pri ručnom elektrolučnom zavarivanju obloženom elektrodom , strujom jačine 75 do 200 A, "]
[null,"moraju se koristiti naočale sa stupnjem zatamnjenja :"]
[null,"a) 13 i 14"]
[null,"b) 4 i 5"]
[null,"c) 9 i 10"]
[]
["ODGOVOR:",null," "]
[]
["121. Pitanje: Prisustvo kisika u metalu šava :"]
[null,"a) povećava mehanička svojstva"]
[null,"b) nema utjecaja na mehanička svojstva"]
[null,"c) smanjuje mehanička svojstva ."]
[]
["ODGOVOR:",null," "]
[]
["122. Pitanje: Čelik je loše zavariv ako njegov ekvivalentni ugljik iznosi :"]
[null,"a) više od 0,45 %"]
[null,"b) manje od 0,35 %"]
[null,"c) 0,35 % - 0,4 % ."]
[]
["ODGOVOR:",null," "]
[]
["123. Pitanje: Bolja mehanička svojstva postižu se pri zavarivanju :"]
[null,"a) u jednom sloju"]
[null,"b) sa obe strane"]
[null,"c) u više slojeva ."]
[]
["ODGOVOR:",null," "]
[]
["124. Pitanje: Visoko legirani martenzitni nerđajući čelici imaju lošiju zavarljivost zbog :"]
[null,"a) velike kritične brzine hlađenja"]
[null,"b) male kritične brzine hlađenja"]
[null,"c) srednje kritične brzine hlađenja ."]
[]
["ODGOVOR:",null," "]
[]
["125. Pitanje: Pri hladnom zavarivanju sivog lijeva iskivanje metala šava primjenjuje se prije svega u cilju :"]
[null,"a) smanjenja zaostalih napetosti zbog zavarivanja"]
[null,"b) smanjenja mehaničkih osobina"]
[null,"c) povećanja otpornosti prema koroziji ."]
[]
["ODGOVOR:",null," "]
[]
["126. Pitanje: Izraženo higroskopsku oblogu imaju elektrode sa :"]
[null,"a) kiselim karakterom obloge"]
[null,"b) oksidnim karakterom obloge"]
[null,"c) bazičnim karakterom obloge ."]
[]
["ODGOVOR:",null," "]
[]
["127. Pitanje: Jačina struje pri zavarivanju obloženim elektrodama u horizontalnom položaju bira se :"]
[null,"a) 30-40 A po milimetru promjera elektrode"]
[null,"b) 5-8 A po milimetru promjera elektrode"]
[null,"c) 80-100 A po milimetru promjera elektrode ."]
[]
["ODGOVOR:",null," "]
[]
["128. Pitanje: U cilju smanjenja zaostalih napetpsti zbog zavarivanja uobičajene temperature zagrijavanja "]
[null,"radi toplinske obradbe smanjenja zaostalih napetosti su:"]
[null,"a) 100-150 0C"]
[null,"b) 550-680 0C"]
[null,"c) 1050-1100 0C"]
[]
["ODGOVOR:",null," "]
[]
["129. Pitanje: Prilikom radova u rezervoarima , kotlovima , cijevnim vodovima i sl. , i uopće u slučaju radova u "]
[null,"postrojenjima gdje je prostor skučen , dozvoljeno je raditi :"]
[null,"a) samo naizmjeničnom strujom"]
[null,"b) samo jednosmjernom strujom"]
[null,"c) naizmjeničnom i jednosmjernom strujom ."]
[]
["ODGOVOR:",null," "]
[]
["130. Pitanje: Kod MAG postupka zavarivanja elektrolučni luk se uspostavlja između :"]
[null,"a) netaljive žičane elektrode i radnog komada"]
[null,"b) taljive žičane elektrode i radnog komada"]
[null,"c) netaljive žičane elektrode i mlaznice ."]
[]
["ODGOVOR:",null," "]
[]
["131. Pitanje: Kod MAG zavarivanja u zaštiti CO2 plina postiže se najmanji promjer kapljice pri jednom od "]
[null,"slijedećih oblika prijenosa kapljica :"]
[null,"a) kratkospojeni prijenos (short-arc)"]
[null,"b) krupnokapljičast prijenos (prijelazni luk )"]
[null,"c) prijenos u mlazu (spray-arc) ."]
[]
["ODGOVOR:",null," "]
[]
["132. Pitanje: Vanjska statička karakteristika uređaja koji se najčešće koristi kod MAG postupka zavarivanja je :"]
[null,"a) ravna ili blago padajuća"]
[null,"b) strmopadajuća"]
[null,"c) nema utjecaja na proces zavarivanja ."]
[]
["ODGOVOR:",null," "]
[]
["133. Pitanje: Dodavanjem argona (Ar) ugljičnom dioksidu (CO2 ) pri MAG zavarivanju se postiže kod prijenosa"]
[null,"dodatnog materijala :"]
[null,"a) ukrupnjavanje kapljica rastaljenog materijala"]
[null,"b) usitnjavanje kapljica rastaljenog materijala"]
[null,"c) nema utjecaja na veličinu kapljica rastaljenog materijala ."]
[]
["ODGOVOR:",null," "]
[]
["134. Pitanje: Pri povećanju brzine zavarivanja potrebno je protok zaštitnog plina :"]
[null,"a) povećati"]
[null,"b) smanjiti"]
[null,"c) nema utjecaja na brzinu zavarivanja ."]
[]
["ODGOVOR:",null," "]
[]
["135. Pitanje: Najmanji protok zaštitnog plina ostvaruje se kod tipa zavarenog spoja :"]
[null,"a) sučeoni"]
[null,"b) preklopni"]
[null,"c) kutni . "]
[]
["ODGOVOR:",null," "]
[]
["136. Pitanje: Kod zavarivanja ugljičnih čelika povećanjem brzine hlađenja nakon zavarivanja dobije se :"]
[null,"a) povećanje čvrstoće ,a smanjenje plastičnosti i udarne žilavosti"]
[null,"b) smanjenje čvrstoće , a povećanje plastičnosti i udarne žilavosti"]
[null,"c) povećanje čvrstoće i plastičnosti , a smanjenje udarne žilavosti ."]
[]
["ODGOVOR:",null," "]
[]
["137. Pitanje: Ugljik je jedan od osnovnih legirajućih elemenata u čeliku i ima značajan utjecaj na njegove "]
[null,"osobine. S povećanjem sadržaja ugljika čeliku se : "]
[null,"a) smanjuje sposobnost zavarivanja"]
[null,"b) povećava sposobnost zavarivanja"]
[null,"c) ugljik nema utjecaja na sposobnost zavarivanja čelika ."]
[]
["ODGOVOR:",null," "]
[]
["138. Pitanje: Skupljanje materijala , kao posljedica njegovih unutrašnjih naprezanja , nije jednako za sve "]
[null,"materijale . Obzirom na različite osobine pojedinih vrsta materijala , najznačajniji utjecaj na "]
[null,"skupljanje , odnosno na napetosti u materijalu pri zavarivanju imaju :"]
[null,"a) legirni elementi Cr i Mo"]
[null,"b) toplinska vodljivost materijala i koeficijent toplinskog rastezanja"]
[null,"c) ne postoje karakteristične veličine , koje utječu na razliku skupljanja i napetosti u pogledu vrste "]
[null,"materijala ."]
[]
["ODGOVOR:",null," "]
[]
["139. Pitanje: Usvakoj zavarenoj konstrukciji javljaju se deformacije zbog unutrašnjih napetosti . Na smanjenje "]
[null,"unutrašnjih napetosti možemo utjecati i to :"]
[null,"a) prethodnom deformacijom zavarivanog komada"]
[null,"b) pravilnim radoslijedom zavarivanja i pravilnim izborom parametara zavarivanja"]
[null,"c) čvrstim stezanjem komada koji se zavaruje ."]
[]
["ODGOVOR:",null," "]
[]
["140. Pitanje: Toplinsku obradu zavarenih konstrukcija dijelimo na toplinsku obradu prije i poslije zavarivanja ;"]
[null,"Najčešće primjenjivane vrste toplinske obrade poslije zavarivanja su :"]
[null,"a) predgrijavanje i zadržavanje na temperaturi predgrijavanja"]
[null,"b) zagrijavanje na 950 0C i brzo hlađenje"]
[null,"c) žarenje , normalizacija , i dr. "]
[]
["ODGOVOR:",null," "]
[]
["141. Pitanje: Kako ugljik utječe na zavarljivost ?"]
[null,"a) povećava mogućnost nastajanja napuklina u vrućem , snižava čvrstoću i tvrdoću"]
[null,"b) snižava mogućnost nastajanja napuklina u vrućem i povećava žilavost i rastezljivost"]
[null,"c) povećava mogućnost nastajanja napuklina u vrućem i pukotina zbog zakaljenja , povećava"]
[null,"čvrstoću i tvrdoću , snižava žilavost i rastezljivost ."]
[]
["ODGOVOR:",null," "]
[]
["142. Pitanje: Periodični pregledi čeličnih boca za plinsko zavarivanje vrše se :"]
[null,"a) svakih 5 godina"]
[null,"b) svake 3 godine"]
[null,"c) svake 4 godine uz zamjenu ventila ."]
[]
["ODGOVOR:",null," "]
[]
["143. Pitanje: Što je to dinamička karakteristika izvora struje za REL zavarivanje ?"]
[null,"a) to je krivulja , koja prikazuje odnos napona i jačine struje pri neopterećenom izvoru"]
[null,"b) to je odnos vremena zavarivanja i vremena u kome je izvor struje neoperećen , ali uključen u"]
[null,"električnu mrežu"]
[null,"c) to je brzina porasta struje po nastanku kratkog spoja ."]
[]
["ODGOVOR:",null," "]
[]
["144. Pitanje: Kakva je statička karakteristika izvora struje za REL zavarivanje ?"]
[null,"a) ravno ili blago padajuća"]
[null,"b) ravno ili blago rastuća"]
[null,"c) strmo padajuća ."]
[]
["ODGOVOR:",null," "]
[]
["145. Pitanje: Zašto ne možemo slobodno povećavati  jačinu struje pri konstantnom promjeru elektroda ?"]
[null,"a) jer se elektroda prebrzo tali i ne možemo pratiti rastaljivanje"]
[null,"b) jer se zbog prevelikog omskog otpora elektroda previše zagrijava"]
[null,"c) jer se smanjuju mehaničke osobine zavarenog spoja , prije svega žilavost ."]
[]
["ODGOVOR:",null," "]
[]
["146. Pitanje: Na koji način smanjujemo ili uklanjamo djelovanje puhanja (skretanja) električnog luka pri REL zavarivanju ?"]
[null,"a) promjenom nagiba elektrode , promjenom položaja priključka mase , zavarivanjem izmjeničnom strujom"]
[null,"b) izborom elektroda sa boljim mehaničkim osobinama"]
[null,"c) izborom odgovrajuće austenitne elektrode ."]
[]
["ODGOVOR:",null," "]
[]
["147. Pitanje: Koji su uzroci ugorijevanja rubova pri REL zavarivanju ?"]
[null,"a) nedovoljna jačina struje zavarivanja , velika viskoznost troske , prebrzo taljenje troske (šljake)"]
[null,"b) nečistoće u osnovnom materijalu , nizak sadržaj dezoksidanata u dodatnom materijalu , rđe i masti"]
[null,"c) prevelika jačina struje , prevelika duljina luka , nepravilno vođenje elektrode ."]
[]
["ODGOVOR:",null," "]
[]
["148. Pitanje: Zašto se primjenjuje predgrijavanje pri zavarivanju čelika sa povećanim sadržajem ugljika i drugih "]
[null,"legirajućih elemenata ?"]
[null,"a) zato da sa povećanim unosom topline  povećamo rast kristalnih zrna i time poboljšamo "]
[null,"plastičnost i žilavost zavarenog spoja "]
[null,"b) zato da se spriječi nastajanje hladnih pukotina i smanji tvrdoća u zoni utjecaja topline"]
[null,"c) zato da se poboljša kemijski sastav zavara na koroziju ."]
[]
["ODGOVOR:",null," "]
[]
["149. Pitanje: Zbog čega se vrši naponsko odžarivanje poslije zavarivanja ?"]
[null,"a) da se grubo zrnata struktura zavara pretvori u fino zrnatu strukturu"]
[null,"b) da se poboljša otpornost zavara na koroziju"]
[null,"c) da se smanje unutrašnje napetosti u zavarenoj konstrukciji ."]
[]
["ODGOVOR:",null," "]
[]
["150. Pitanje: Kojim metodama kontrole zavarenih spojeva možemo ustanoviti greške u unutrašnjosti sučeonih zavara ?"]
[null,"a) radiografska kontrola , ultrazvučna kontrola , kontrola sa razaranjem"]
[null,"b) vizuelna kontrola , penetrantska kontrola , magnetne metode kontrole"]
[null,"c) kontrolom pripreme rubova , kontrolom parametara zavarivanja , kontrolom toplinske obrade ."]
[]
["ODGOVOR:",null," "]
[]
["151. Pitanje: Što je to samoregulacija luka kod izvora struje za MAG zavarivanje ?"]
[null,"a) to je promjena brzine rastaljivanja žice za zavarivanje pri svakoj promjeni duljine luka , a pri "]
[null,"konstantnoj brzini dovođenja žice"]
[null,"b) to je promjena brzine dovođenja žice za zavarivanje pri svakoj promjeni duljine luka , a pri "]
[null,"konstantnoj brzini rastaljivanja žice"]
[null,"c) to je pojava kada je struja zavarivanja u svakom momentu konstantna ."]
[]
["ODGOVOR:",null," "]
[]
["152. Pitanje: Koji zaštitni plin se upotrebljava za MAG zavarivanje ?"]
[null,"a) argon-inertni plin"]
[null,"b) ugljični dioksid - aktivni plin"]
[null,"c) helij - inertni plin"]
[]
["ODGOVOR:",null," "]
[]
["153. Pitanje: Koja je osnovna razlika između MAG i MIG zavarivanja ?"]
[null,"a) kod MAG zavarivanja je zaštitni plin CO2 ili mješavina plinova , a kod MIG zavarivanja je "]
[null,"zaštitni plin argon ili helij"]
[null,"b) kod MAG zavarivanja je zaštitni plin argon ili helij , a kod MIG zavarivanja je zaštitni plin CO2 "]
[null,"ili mješavina plinova"]
[null,"c) razlika leži u različitim izvorima struje za zavarivanje ."]
[]
["ODGOVOR:",null," "]
[]
["154. Pitanje: Koji su uzroci nepotpunog spajanja dodatnog materijala sa osnovnim materijalom ?"]
[null,"a) slaba zaštita zaštitnim plinom , preveliki napon zavarivanja , prevelika udaljenost plinske"]
[null,"sapnice od mjesta zavarivanja"]
[null,"b) velika debljina zavara u odnosu na širinu , prebrzo hlađenje kratera na kraju zavara , prevelik"]
[null,"unos topline"]
[null,"c) premalen unos topline , nepravilan oblik žljeba za zavarivanje , nepravilno vođenje "]
[null,"zavarivačkog pištolja ."]
[]
["ODGOVOR:",null," "]
[]
["155. Pitanje: Kada se pri MAG zavarivanju primjenjuje pogon žice za zavarivanje sa kombinacijom "]
[null,"potiskivanja i vučenja (\" Push-pull \"  sistem) ?"]
[null,"a) kod zavarivanja konstrukcija ; ako su dovodni kablovi dulji od 10 m ; kod zavarivanja tankih "]
[null,"limova i Al ."]
[null,"b) kod zavarivanja na otvorenom prostoru gdje dolazi do velikog otpuhivanja zaštitnog plina "]
[null,"c) pri zavarivanju sa velikim jačinama struje "]
[]
["ODGOVOR:",null," "]
[]
["156. Pitanje: Zašto su wolfram elektrode legirane torijem (do 2%) ?"]
[null,"a) jer su jeftinije"]
[null,"b) jer omogućavaju lakše uspostavljanje luka , stabilniji luk i veća strujna opterećenja elektrode"]
[null,"c) da se spriječi oksidacija wolframa ."]
[]
["ODGOVOR:",null," "]
[]
["157. Pitanje: Navedi glavne karakteristike argona :"]
[null,"a) argon je inertni plin lakši od zraka i topi se u rastaljenom metalu"]
[null,"b) argon je inertni plin teži od zraka,ne topi se u rastaljenom metalu i lako ionizira"]
[null,"c) argon je aktivan plin karakterističnog mirisa , lakši je od zraka i ne topi se u rastaljenom metalu ."]
[]
["ODGOVOR:",null," "]
[]
["158. Pitanje: Kako se uklanja oksidni sloj prije zavarivanja aluminija i njegovih legura ?"]
[null,"a) predgrijavanjem"]
[null,"b) oksidni sloj ne odstranjujemo jer ne smeta zavarivanju"]
[null,"c) mehanički ili kemijski ."]
[]
["ODGOVOR:",null," "]
[]
["159. Pitanje: Dodatni materijal kod zavarivanja nelegiranih konstrukcijskih čelika treba imati :"]
[null,"a) takav sastav da zavar ima uvijek veću čvrstoću i tvrdoću"]
[null,"b) približno jednak kemijski sastav kao i osnovni materijal"]
[null,"c) kemijski sastav dodatnog materijala nema značajnijeg utjecaja ."]
[]
["ODGOVOR:",null," "]
[]
["160. Pitanje: Kakve karakteristike izvora struje upotrebljavamo kod TIG zavarivanja ?"]
[null,"a) horizontalnu"]
[null,"b) rastuću"]
[null,"c) vertikalnu ili strmo padajuću .,"]
[]
["ODGOVOR:"]
[]
["161. Pitanje: Kolika je temperatura tališta wolfram elektrode ?"]
[null,"a) 5230 0C"]
[null,"b) 2100 0C"]
[null,"c) 3410 0C"]
[]
["ODGOVOR:"]
[]
[{"$nulls":5},"Ukupan broj bodova"]

{"sheet":"REZULTAT","index":1,"n_rows":11,"n_cols":4,"rows_kept":11,"flags":["formulas_cached_only"]}
[]
[]
[]
[]
[null,"Zbroj:",0]
[]
[]
[null,"OCJENA","niste zadovoljili","nedovoljan (1)"]
[]
[]
[null,null,"Povratak na ispit"]

{"sheet":"Pojasnjenje1","index":2,"n_rows":19,"n_cols":5,"rows_kept":19,"flags":["formulas_cached_only"]}
[]
[]
[]
[]
[]
["1. Pozicionirajte se pomoću \"miša\" na kućicu predviđenu za odgovor na svako od postavljenih pitanja"]
[]
["2. Unesite jedan od ponuđenih odgovora koji smatrate ispravnim (napr. a)"]
[]
["3. Prelazite na novo pitanje."]
[]
[null,"Kriteriji:     svaki ispravan odgovor na postavljeno pitanje može donijeti 3 boda."]
[null,null,"Za ocjenu dovoljan (2) potrebno je 240 bodova, odnosno 80 točno odgovorena pitanja."]
[null,null,"Za ocjenu dobar (3) potrebno je 300 bodova, odnosno 100 točno odgovorenih pitanja."]
[null,null,"Za ocjenu vrlo dobar (4) potrebno je 390 bodova, odnosno 130 točno odgovorenih pitanja."]
[null,null,"Za ocjenu izvrstan (5) potrebno je 450 bodova, odnosno minimalno 150 točno odgovorenih pitanja."]
[]
[]
[{"$nulls":4},"Započni ispit"]

{"sheet":"Zbroj","index":3,"n_rows":163,"n_cols":5,"rows_kept":163,"flags":["formulas_cached_only"]}
[]
[]
["Odgovor na pitanje",null,1,0]
["Odgovor na pitanje",null,2,0,"Povratak na test"]
["Odgovor na pitanje",null,3,0]
["Odgovor na pitanje",null,4,0]
["Odgovor na pitanje",null,5,0]
["Odgovor na pitanje",null,6,0]
["Odgovor na pitanje",null,7,0]
["Odgovor na pitanje",null,8,0]
["Odgovor na pitanje",null,9,0]
["Odgovor na pitanje",null,10,0]
["Odgovor na pitanje",null,11,0]
["Odgovor na pitanje",null,12,0]
["Odgovor na pitanje",null,13,0]
["Odgovor na pitanje",null,14,0]
["Odgovor na pitanje",null,15,0]
["Odgovor na pitanje",null,16,0]
["Odgovor na pitanje",null,17,0]
["Odgovor na pitanje",null,18,0]
["Odgovor na pitanje",null,19,0]
["Odgovor na pitanje",null,20,0]
["Odgovor na pitanje",null,21,0]
["Odgovor na pitanje",null,22,0]
["Odgovor na pitanje",null,23,0]
["Odgovor na pitanje",null,24,0]
["Odgovor na pitanje",null,25,0]
["Odgovor na pitanje",null,26,0]
["Odgovor na pitanje",null,27,0]
["Odgovor na pitanje",null,28,0]
["Odgovor na pitanje",null,29,0]
["Odgovor na pitanje",null,30,0]
["Odgovor na pitanje",null,31,0]
["Odgovor na pitanje",null,32,0]
["Odgovor na pitanje",null,33,0]
["Odgovor na pitanje",null,34,0]
["Odgovor na pitanje",null,35,0]
["Odgovor na pitanje",null,36,0]
["Odgovor na pitanje",null,37,0]
["Odgovor na pitanje",null,38,0]
["Odgovor na pitanje",null,39,0]
["Odgovor na pitanje",null,40,0]
["Odgovor na pitanje",null,41,0]
["Odgovor na pitanje",null,42,0]
["Odgovor na pitanje",null,43,0]
["Odgovor na pitanje",null,44,0]
["Odgovor na pitanje",null,45,0]
["Odgovor na pitanje",null,46,0]
["Odgovor na pitanje",null,47,0]
["Odgovor na pitanje",null,48,0]
["Odgovor na pitanje",null,49,0]
["Odgovor na pitanje",null,50,0]
["Odgovor na pitanje",null,51,0]
["Odgovor na pitanje",null,52,0]
["Odgovor na pitanje",null,53,0]
["Odgovor na pitanje",null,54,0]
["Odgovor na pitanje",null,55,0]
["Odgovor na pitanje",null,56,0]
["Odgovor na pitanje",null,57,0]
["Odgovor na pitanje",null,58,0]
["Odgovor na pitanje",null,59,0]
["Odgovor na pitanje",null,60,0]
["Odgovor na pitanje",null,61,0]
["Odgovor na pitanje",null,62,0]
["Odgovor na pitanje",null,63,0]
["Odgovor na pitanje",null,64,0]
["Odgovor na pitanje",null,65,0]
["Odgovor na pitanje",null,66,0]
["Odgovor na pitanje",null,67,0]
["Odgovor na pitanje",null,68,0]
["Odgovor na pitanje",null,69,0]
["Odgovor na pitanje",null,70,0]
["Odgovor na pitanje",null,71,0]
["Odgovor na pitanje",null,72,0]
["Odgovor na pitanje",null,73,0]
["Odgovor na pitanje",null,74,0]
["Odgovor na pitanje",null,75,0]
["Odgovor na pitanje",null,76,0]
["Odgovor na pitanje",null,77,0]
["Odgovor na pitanje",null,78,0]
["Odgovor na pitanje",null,79,0]
["Odgovor na pitanje",null,80,0]
["Odgovor na pitanje",null,81,0]
["Odgovor na pitanje",null,82,0]
["Odgovor na pitanje",null,83,0]
["Odgovor na pitanje",null,84,0]
["Odgovor na pitanje",null,85,0]
["Odgovor na pitanje",null,86,0]
["Odgovor na pitanje",null,87,0]
["Odgovor na pitanje",null,88,0]
["Odgovor na pitanje",null,89,0]
["Odgovor na pitanje",null,90,0]
["Odgovor na pitanje",null,91,0]
["Odgovor na pitanje",null,92,0]
["Odgovor na pitanje",null,93,0]
["Odgovor na pitanje",null,94,0]
["Odgovor na pitanje",null,95,0]
["Odgovor na pitanje",null,96,0]
["Odgovor na pitanje",null,97,0]
["Odgovor na pitanje",null,98,0]
["Odgovor na pitanje",null,99,0]
["Odgovor na pitanje",null,100,0]
["Odgovor na pitanje",null,101,0]
["Odgovor na pitanje",null,102,0]
["Odgovor na pitanje",null,103,0]
["Odgovor na pitanje",null,104,0]
["Odgovor na pitanje",null,105,0]
["Odgovor na pitanje",null,106,0]
["Odgovor na pitanje",null,107,0]
["Odgovor na pitanje",null,108,0]
["Odgovor na pitanje",null,109,0]
["Odgovor na pitanje",null,110,0]
["Odgovor na pitanje",null,111,0]
["Odgovor na pitanje",null,112,0]
["Odgovor na pitanje",null,113,0]
["Odgovor na pitanje",null,114,0]
["Odgovor na pitanje",null,115,0]
["Odgovor na pitanje",null,116,0]
["Odgovor na pitanje",null,117,0]
["Odgovor na pitanje",null,118,0]
["Odgovor na pitanje",null,119,0]
["Odgovor na pitanje",null,120,0]
["Odgovor na pitanje",null,121,0]
["Odgovor na pitanje",null,122,0]
["Odgovor na pitanje",null,123,0]
["Odgovor na pitanje",null,124,0]
["Odgovor na pitanje",null,125,0]
["Odgovor na pitanje",null,126,0]
["Odgovor na pitanje",null,127,0]
["Odgovor na pitanje",null,128,0]
["Odgovor na pitanje",null,129,0]
["Odgovor na pitanje",null,130,0]
["Odgovor na pitanje",null,131,0]
["Odgovor na pitanje",null,132,0]
["Odgovor na pitanje",null,133,0]
["Odgovor na pitanje",null,134,0]
["Odgovor na pitanje",null,135,0]
["Odgovor na pitanje",null,136,0]
["Odgovor na pitanje",null,137,0]
["Odgovor na pitanje",null,138,0]
["Odgovor na pitanje",null,139,0]
["Odgovor na pitanje",null,140,0]
["Odgovor na pitanje",null,141,0]
["Odgovor na pitanje",null,142,0]
["Odgovor na pitanje",null,143,0]
["Odgovor na pitanje",null,144,0]
["Odgovor na pitanje",null,145,0]
["Odgovor na pitanje",null,146,0]
["Odgovor na pitanje",null,147,0]
["Odgovor na pitanje",null,148,0]
["Odgovor na pitanje",null,149,0]
["Odgovor na pitanje",null,150,0]
["Odgovor na pitanje",null,151,0]
["Odgovor na pitanje",null,152,0]
["Odgovor na pitanje",null,153,0]
["Odgovor na pitanje",null,154,0]
["Odgovor na pitanje",null,155,0]
["Odgovor na pitanje",null,156,0]
["Odgovor na pitanje",null,157,0]
["Odgovor na pitanje",null,158,0]
["Odgovor na pitanje",null,159,0]
["Odgovor na pitanje",null,160,0]
["Odgovor na pitanje",null,161,0]